## Sheet1
Calcolo della forza di stampaggio di un pezzo cilindrico
con canale di bava
Dati di partenza
Raggio r (mm) | 25 |  | Velocita' macchina | 350
Altezza H (mm) | 9 |  | (mm/s)
Volume V (mm3) | 17662.5
Area base A (mmq) | 1962.5
Dimensioni del canale di bava
Spessore h (mm) | 2.5 | (inserire dato)
Larghezza w (mm) | 8 | (inserire dato)
Raggio esterno R | 41
Volume bava | 8289.6
Volume sbozzato | 25952.1
Altezza sbozzato (mm) | 13.224 | (al momento dell'ingresso del mat. nel canale)
Spessore iniz. bava | 3.673333
Deformazione | 0.3848088 | (epsilon)
Velocita' deformazione | 113.3909 | (epsilon punto)
Valutazione del flow stress nel canale di bava
Temperatura (°F) | 1830
Epsilon | 0.3848088
Valore di C (psi) | 18200 | (da tabelle)
Valore di m | 0.09 | (da tabelle)
Flow stress Y (psi) | 27860.15
Attrito nel canale : m* | 0.4
Attrito nella cavita' : m* | 0.7
Tensione sigma1 (psi) | 63521.14
Calcolo forza sul canale
| A | 6.28
| B | 232
| C | 1083.307
Forza Pb (lb) |  | 101325.2
Forza Pb (tonn) |  | 45.98925
Calcolo forza sul pezzo
Altezza sbozzato( mm) | 14 | controllare che il volume
Altezza finale (mm) | 9 | sia uguale a : | 25952.1
Deformazione | 0.4418328
Altezza media | 11.5
Vel. di deformazione | 30.43478 | (epsilon punto)
Valutazione del flow stress nella cavita'
Temperatura (°F) | 2100
Epsilon | 0.4418328
Valore di C (psi) | 8600 | (da tabelle)
Valore di m | 0.175 | (da tabelle)
Flow stress sigma2 (psi) | 15634.65
Forza sulla cavita' Pc (lb) | 224035
Forza Pc (tonn) |  | 101.6844
FORZA TOTALE Pb+Pc (lb) | 325360.2
Pb+Pc (tonn) | 147.6737