## Sheet1
Calcolo della forza di stampaggio di un pezzo prismatico
a sezione rettangolare con canale di bava
Dati di partenza
Lunghezza L (mm) | 40
Base b (mm) | 48 |  | Velocita' macchina | 350
Altezza H (mm) | 8 |  | (mm/s)
Volume V (mm3) | 15360
Area base A (mmq) | 1920
Dimensioni del canale di bava
Spessore h (mm) | 2.5 | (inserire dato)
Larghezza w (mm) | 8 | (inserire dato)
Volume bava | 3200
Volume sbozzato (mm3) | 18560
Altezza sbozzato (mm) | 9.666667 | (al momento dell'ingresso del mat. nel canale)
Spessore iniz. bava | 3.020833
Deformazione | 0.189242 | (epsilon)
Velocita' deformazione | 126.7925 | (epsilon punto)
Valutazione del flow stress nel canale di bava
Temperatura (°F) | 1830
Epsilon | 0.189242
Valore di C (psi) | 16500 | (da tabelle)
Valore di m | 0.09 | (da tabelle)
Flow stress Y (psi) | 25513.05
Attrito nel canale : m* | 0.4
Attrito nella cavita' : m* | 0.7
Tensione sigma1 (psi) | 58169.75
Calcolo forza sul canale
Forza Pb (lb) |  | 41504.18
Forza Pb (tonn) |  | 18.83781
Calcolo forza sul pezzo
Altezza sbozzato( mm) | 10 | controllare che il volume
Altezza finale (mm) | 8 | sia uguale a : | 18560
Deformazione | 0.2231436
Altezza media | 9
Vel. di deformazione | 38.88889 | (epsilon punto)
Valutazione del flow stress nella cavita'
Temperatura (°F) | 2100
Epsilon | 0.2231436
Valore di C (psi) | 9100 | (da tabelle)
Valore di m | 0.14 | (da tabelle)
Flow stress sigma2 (psi) | 15192.07
Forza sulla cavita' Pc (lb) | 220572.1
Forza Pc (tonn) |  | 100.1127
FORZA TOTALE Pb+Pc (lb) | 262076.3
Pb+Pc (tonn) | 118.9505