## parametri taglio-2
Esempi parametri di taglio in tornitura
Profondita' passata (mm) |  | 7 |  |  |  |  | acciaio | Rm
[7 empty] | C40 | 710
Avanzamento (mm/giro) |  | 0.4 |  |  |  |  | 38NiCrMo4 | 1000
[7 empty] | X5CrNi1810 | 550
Calcolo forza Fz
per acciai |  |  |  | per altri materiali |  | valori di 1/n
|  |  |  | ottone | 700 | 0.255
| Rm (Mpa) | 1000 |  | bronzo | 800 | 0.255
| Angolo beta | 80 |  | Leghe Al | 550 | 0.06
|  |  |  | Leghe Mg | 250 | 0.06
| Pressione Ps (Mpa) | 3555.319 |  | Pressione | 550 | 0.06
| Forza Fz (Newton) | 8127.304 |  | Forza Fz (Newton) | 1447.742
Calcolo freccia (dati per acciaio)
| D.medio pezzo | 50
| Lunghezza | 300
valore della forza Fz (kg): |  | 829.3167
| Freccia (mm) | 1.148954 |  | (di sbalzo)
| Freccia (mm) | 0.06963359 |  | (tra punta e c.p.)
Velocita' di taglio
Lunghezza da tornire |  | L | 300
Diametro da tornire |  | D | 50
Parametri TAYLOR
raggio di punta utensile |  | r | 0.4
[5 empty] | n | 0.48
Tempo attivo per passata | (minuti) |  | 0.98125 |  | V1 | 658
Rugosità (solo finitura) | (micron) |  | 12.5
N° giri massimo (dati macchina) | 2200 |  |  | Velocita' max. : | 345.4
N° giri minimo (dati macchina) | 50 |  |  | Velocita' min. : | 7.85
Potenza di targa (dati macchina) | 15 | (kW)
Rendimento | 0.8
Potenza al mandrino | (kW) | 12 |  | Velocita' B.U.E. | 10
Potenza di taglio assorbita |  | 16.25461 |  | Velocita' scelta | 120 | (m/min)
|  |  |  | Durata effettiva | 34.64785 | (min)
Note on C18: F = ps . S^1-1/n per acciai n=197
Note on K17: Marco Personale: